## Blatt1
UV Beschichtung
Nutzschicht
Dekorfilm |  |  | VERPACKUNG:
Grundschicht |  |  | Stck/Karton | 10
|  |  | qm/Karton | 2.16
|  |  | kg/Karton | 21
|  |  | Kartongrösse | 123cmX19cmx5,8cm
|  |  | 20" Container Kapazität | 20 Paletten
|  |  | qm/Palette | 130
|  |  | Karton/Container | 1200
|  |  | qm/Container | 2592
|  |  | kg/Container | 25920
Testergebnisse
Technische Daten: | Test Standard: | Ergebnis:
Europäische Norm | EN685 | 33/42
Flammbarkeit | BS EN 13501 | Bft-S1
Trittschallverbesserungsmaß | EN ISO 717-2 | 5db
Analyse auf Formaldehyd | EN 717-1 | E1
Abnutzungsbeständigkeit | EN660-1 | Gruppe T
Resteindruck nach Belastung | EN436 | bestanden
Formstabilität nach ausgesetzter Hitze | EN434 | bestanden
Flexibilität | EN435 | bestanden
Gleitwiderstand | EN13893 | bestanden
Rutschhemmung | DIN 51130 | R10
Chemikalienbeständigkeit | EN423 | Klasse 0
Pilztest | ASTM G21 | Klasse 0
Technische Angaben:
Dicke | 5mm
Nutzschicht Dicke | 0,5mm
Beschichtung | UV Beschichtung
Grundschicht | 100% natürliche Materialien
Nutzungsklasse | 44
Haltbarkeit | Wohnbereich mehr als 40Jahre
| Gewerbebereich | 15 Jahre
Test results